## TCD
Breca - División Minera
UNIDADES OPERATIVAS | [9 empty] | Tablero de Control Diario (TCD)
|  | 2019-08-16 |  |  |  | Acumulado Mensual |  |  |  | Mes
PERU |  | 2019-08-16 | 2019-08-16 | 2019-08-16 | 2019-08-16 | 2019-08-01 | al | 2019-08-16 |  | AGO
Indicador | Unidad | Real | Ppto | % | % | Real | Ppto | % |  | Ppto
SAN RAFAEL (SR)
Incidentes nivel 4, 5 y 6 | #
Mineral Extraído | t | 3944.81 | 3203.31 | 123.1% | 1.23148 | 48560.1 | 51252.9 | 94.75% | 0.94746 | 99302.5
Ley Sn en Mineral Extraído | % | 1.472% | 1.64% | 89.73% | 0.89734 | 1.356% | 1.64% | 82.69% | 0.82693 | 1.64%
Producto Total Ore Sorting (Grueso y Fino) | t | 1271.93 | 1241.66 | 102.4% | 1.02437 | 29230.5 | 22030.3 | 132.7% | 1.32683 | 46147.1
Ley Producto Total Ore Sorting (Grueso y Fino) | % | 0.8876% | 0.7379% | 120.3% | 1.20285 | 0.7599% | 0.6567% | 115.7% | 1.15722 | 0.6533%
Mineral Alimentado a Planta | t | 3249.18 | 3200 | 101.5% | 1.01537 | 52448.2 | 51200 | 102.4% | 1.02438 | 99200
Ley Sn en Mineral Alimentado | % | 1.83% | 1.719% | 106.5% | 1.06453 | 1.791% | 1.719% | 104.2% | 1.04157 | 1.719%
Recuperación de Sn | % | 90.91% | 93.77% | 96.95% | 0.9695 | 97.26% | 93.77% | 103.7% | 1.03715 | 93.77%
Finos de Sn Producidos | t | 54.0571 | 51.5849 | 104.8% | 1.04792 | 913.339 | 825.359 | 110.7% | 1.1066 | 1599.13
Indicador | Unidad
PLANTA DE FUNDICIÓN PISCO (PF)
Incidentes nivel 4, 5 y 6 | # | 0 | 0 | 100% | 1 | 0 | 0 | 100% | 1 | 0
Concentrado Sn Alimentado a Planta | t | 158.689 | 176.364 | 89.98% | 0.89978 | 3230.84 | 2779.56 | 116.2% | 1.16236 | 4870
Ley Sn en Concentrado Alimentado | % | 38.32% | 38.11% | 100.6% | 1.00562 | 38.92% | 38.11% | 102.1% | 1.02124 | 38.11%
Escoria Marginal Alimentada a Planta | t | 52.82 | 0 | 100% | 1 | 105.16 | 51.0001 | 206.2% | 2.06196 | 714.001
Ley Sn en Escoria Marginal Alimentada | % | 1.11% | 0% | 100% | 1 | 1.11% | 1.1% | 100.9% | 1.00909 | 1.1%
Estaño Refinado Producido | t | 50.006 | 70 | 71.44% | 0.71437 | 902.131 | 791.2 | 114% | 1.14021 | 1775.2
Indicador | Unidad
PUCAMARCA (PU)
Incidentes nivel 4, 5 y 6 | #
Mineral Extraído | t | 32059 | 23100 | 138.8% | 1.38783 | 406044 | 369600 | 109.9% | 1.0986 | 716100
Ley Au en Mineral Extraído | g/t | 0.926587 | 0.614971 | 150.7% | 1.50672 | 0.704577 | 0.614971 | 114.6% | 1.14571 | 0.614971
Mineral puesto en PAD | t | 30060.8 | 23100 | 130.1% | 1.30133 | 405508 | 369600 | 109.7% | 1.09715 | 716100
Ley Au en Mineral puesto en PAD | g/t | 1.07741 | 0.614971 | 175.2% | 1.75197 | 0.658349 | 0.614971 | 107.1% | 1.07054 | 0.614971
Finos de Au puesto en PAD | Oz | 1041.29 | 456.727 | 228% | 2.27989 | 8583.15 | 7307.64 | 117.5% | 1.17455 | 14158.5
Volumen de Solución Rica (ingreso) | m³ | 18120 | 21204 | 85.46% | 0.85456 | 312179 | 339264 | 92.02% | 0.92017 | 657324
Ley Au en solución rica (ingreso) | ppm | 0.611 | 0.429555 | 142.2% | 1.4224 | 0.476638 | 0.429555 | 111% | 1.10961 | 0.429555
Inventario de Au en E-W | Oz | 1049.76 |  | 100% | 1 | 1049.76 |  | 100% | 1
Finos de Au Producidos | Oz | 0 | 269.158 | 0% | 0 | 0 | 4306.53 | 0% | 0 | 8343.91
Indicador | Unidad
RAURA (RA)
Incidentes nivel 4, 5 y 6 | # |  |  |  |  | 1 |  | 100% | 1
Mineral Extraído | t | 3044.77 | 2721.61 | 111.9% | 1.11874 | 41913.4 | 43545.8 | 96.25% | 0.96251 | 84370
Mineral Alimentado a Planta | t | 2880.02 | 2860 | 100.7% | 1.007 | 46082.2 | 45760 | 100.7% | 1.00704 | 84370
Ley Ag en Mineral Alimentado | Oz/t | 1.99759 | 2.4024 | 83.15% | 0.8315 | 2.21501 | 2.4024 | 92.2% | 0.922 | 2.4024
Ley Cu en Mineral Alimentado | % | 0.2649% | 0.2549% | 103.9% | 1.03935 | 0.2509% | 0.2549% | 98.45% | 0.98454 | 0.2549%
Ley Pb en Mineral Alimentado | % | 1.621% | 1.891% | 85.7% | 0.85698 | 1.967% | 1.891% | 104% | 1.03974 | 1.891%
Ley Zn en Mineral Alimentado | % | 4.221% | 4.527% | 93.23% | 0.93234 | 4.65% | 4.527% | 102.7% | 1.02718 | 4.527%
Recuperación de Ag | % | 77.63% | 75.7% | 102.5% | 1.02547 | 73.04% | 75.7% | 96.49% | 0.96487 | 75.7%
Recuperación de Cu | % | 29.82% | 21.28% | 140.1% | 1.40141 | 20.71% | 21.28% | 97.3% | 0.973 | 21.28%
Recuperación de Pb | % | 88.78% | 86.3% | 102.9% | 1.02866 | 84.71% | 86.3% | 98.16% | 0.98158 | 86.3%
Recuperación de Zn | % | 89.82% | 89.66% | 100.2% | 1.00176 | 89.73% | 89.66% | 100.1% | 1.00079 | 89.66%
Finos de Ag Producidos | Oz | 4466 | 5201.23 | 85.86% | 0.85864 | 74554 | 83219.7 | 89.59% | 0.89587 | 153436
Finos de Cu Producidos | t | 2.27532 | 1.55126 | 146.7% | 1.46675 | 23.944 | 24.8202 | 96.47% | 0.9647 | 45.7623
Finos de Pb Producidos | t | 41.4442 | 46.6863 | 88.77% | 0.88772 | 767.731 | 746.981 | 102.8% | 1.02778 | 1377.25
Finos de Zn Producidos | t | 109.19 | 116.096 | 94.05% | 0.94052 | 1922.96 | 1857.53 | 103.5% | 1.03522 | 3424.83
Finos t Zn Eq | t | 173.891 | 187.459 | 92.76% | 0.92762 | 3028.94 | 2999.35 | 101% | 1.00987 | 5530.04
Otros Temas Relevantes (Riesgos, Oportunidades, etc.)
comentarios para peru sdsdprueba asdsdasdsadsdas qqqqqqqqqqqq
BRASIL |  | 2019-08-16 | 2019-08-16 | 2019-08-16 | 2019-08-16 | 2019-08-01 | al | 2019-08-16 |  | AGO
Indicador | Unidad | Real | Ppto | % | % | Real | Ppto | % |  | Ppto
PITINGA (PTG)
Incidentes nivel 4, 5 y 6 | # | 0 | 0 | - | - | 0 | 0 | - | 1 | 0
Mineral Extraído | t | 16756 | 20831.31 | 80.44% | 0.8043662 | 269215.035 | 323300.9 | 83.27% | 0.832707 | 618184
Ley Sn en Mineral Extraído | % | 0.2% | 0.198% | 101% | 1.009939 | 0.2032% | 0.198% | 102.6% | 1.02614 | 0.198%
Ley (NbTa)2O5 en Mineral Extraído | % | 0.2661% | 0.243% | 109.5% | 1.095154 | 0.2637% | 0.243% | 108.5% | 1.08518 | 0.243%
Mineral Alimentado a Concentración | t | 9604.6683 | 18070.84 | 53.15% | 0.5315008 | 265423.8 | 283620.9 | 93.58% | 0.93584 | 554683.5
Ley Sn en Mineral Alimentado | % | 0.1974% | 0.198% | 99.71% | 0.9971443 | 0.2029% | 0.198% | 102.5% | 1.02495 | 0.198%
Ley (NbTa)2O5 en Mineral Alimentado | % | 0.2637% | 0.243% | 108.5% | 1.085313 | 0.2636% | 0.243% | 108.5% | 1.08462 | 0.243%
Recuperación de Sn en Concentración | % | 62.69% | 70.58% | 88.82% | 0.8881939 | 71.2% | 70.37% | 101.2% | 1.0117 | 70.47%
Recuperación de (NbTa)2O5 en Concent. | % | 44.63% | 45.07% | 99.02% | 0.9902298 | 47.22% | 44.94% | 105.1% | 1.05095 | 45%
Finos Sn en Concentración | t | 11.88783 | 25.25416 | 47.07% | 0.4707277 | 383.5054 | 395.1958 | 97.04% | 0.970419 | 774.0081
Finos (NbTa)2O5 en Concentración | t | 11.30437 | 19.79025 | 57.12% | 0.5712089 | 330.3616 | 309.6926 | 106.7% | 1.06674 | 606.5464
Relave Alimentado a Planta de Mistos | t | 1616.415 | 2031.1152 | 79.58% | 0.7958263 | 29747.62 | 31321.728 | 94.97% | 0.949744 | 61788.456
Ley Sn Alimentado a Planta Mistos | % | 0.2796% | 0.25% | 111.8% | 1.1184 | 0.3847% | 0.25% | 153.9% | 1.53877 | 0.25%
Ley (NbTa)2O5 Alimentado a Planta Mistos | % | 1.121% | 1.2% | 93.38% | 0.9338333 | 1.288% | 1.2% | 107.3% | 1.07293 | 1.2%
Recuperación de Sn | % | 12.96% | 25.52% | 50.77% | 0.5076616 | 20.55% | 24.49% | 83.92% | 0.839182 | 25%
Recuperación de (NbTa)2O5 | % | 56.17% | 52.21% | 107.6% | 1.075992 | 49.95% | 51.8% | 96.43% | 0.964291 | 52%
Finos Sn Producidos en Mistos | t | 0.5855829 | 1.295981 | 45.18% | 0.4518453 | 23.52023 | 19.17807 | 122.6% | 1.22641 | 38.617785
Finos (NbTa)2O5 Producidos en Mistos | t | 10.17484 | 12.72421 | 79.96% | 0.7996441 | 191.3132 | 194.6967 | 98.26% | 0.982621 | 385.56
Material Alimentado a Flotación Sn | t | 412.3993 | 961.4217 | 42.89% | 0.4289474 | 14675.93 | 14595.3 | 100.6% | 1.00552 | 29016.62
Ley Sn en Material Alimentado | % | 2.914% | 2.8% | 104.1% | 1.040816 | 2.805% | 2.801% | 100.1% | 1.00144 | 2.801%
Recuperación de Sn en Flotación Sn | % | 50.34% | 74.56% | 67.52% | 0.6752205 | 73.88% | 74.34% | 99.38% | 0.993765 | 74.45%
Finos de Sn Producidos | t | 6.04989 | 20.06892 | 30.15% | 0.3014556 | 304.176488 | 303.9662 | 100.1% | 1.00069 | 605
Recuperación de Sn Total en Casiterita | % | 31.56% | 52.63% | 59.97% | 0.5997267 | 52.6% | 52.32% | 100.5% | 1.00539 | 52.47%
Material Alimentado a Flot. Niobatos | t | 346.2155 | 370.1263 | 93.54% | 0.9353982 | 5943.633 | 5742.769 | 103.5% | 1.03498 | 11294.664
Ley (NbTa)2O5 en Material Alimentado | % | 4.385% | 5.049% | 86.87% | 0.8686711 | 5.02% | 4.964% | 101.1% | 1.01125 | 5.006%
Recuperación de (NbTa)2O5 en Flot. Niobat. | % | 47.43% | 52.63% | 90.12% | 0.9012104 | 55.44% | 51.87% | 106.9% | 1.06864 | 52.25%
Finos (NbTa)2O5 Producidos en Flot. Niobatos | t | 7.2018 | 9.834742 | 73.23% | 0.7322815 | 165.40809 | 147.8897 | 111.8% | 1.11846 | 295.4108
Columbita Alimentada a Metalurgia | t | 34.8 | 27.26394 | 127.6% | 1.276411 | 660.4 | 436.2231 | 151.4% | 1.5139 | 817.9183
Ley (NbTa)2O5 en Columbita Alimentado | % | 37.18% | 35.53% | 104.7% | 1.046586 | 36.28% | 35.53% | 102.1% | 1.02115 | 35.53%
Recuperación de NbTa en Metalurgia | % | 94.65% | 74.21% | 127.5% | 1.275458 | 49.7% | 74.21% | 66.98% | 0.66977 | 74.21%
Liga Producida Total | t | 15.052 | 10.39067 | 144.9% | 1.448607 | 174.824 | 166.2507 | 105.2% | 1.05157 | 311.7201
FeNbTa | t | 0 | 0.8655457 | 0% | 0 | 18.223 | 13.84873 | 131.6% | 1.31586 | 25.96637
FeTa | t | 0 | 5.926309 | 0% | 0 | 104.964 | 94.82094 | 110.7% | 1.10697 | 177.7893
FeNb | t | 15.052 | 3.598814 | 418.2% | 4.182489 | 51.637 | 57.58103 | 89.68% | 0.896771 | 107.9644
Finos NbTa Producidos | t | 8.6828984 | 5.096044 | 170.4% | 1.703851 | 84.42402565 | 81.5367 | 103.5% | 1.03541 | 152.8813
Indicador | Unidad | Real | Ppto | % | % | Real | Ppto | % |  | Ppto
PIRAPORA (PBJ)
Incidentes nivel 4, 5 y 6 | # | 0 | 0 | - | - | 0 | 0 | - | 1 | 0
Producción de Sinter de Concentrado | t | 0 | 0 |  |  | 733.2455 | 646.5185 | 113.4% | 1.13414 | 1313.039
Ley Sn en Sinter de Concentrado | % | 0% | 0% |  |  | 42.09% | 41.3% | 101.9% | 1.01909 | 41.3%
Conc. Sn en Natura/Pelotas Alimentado | t | 0 | 30 | 0% | 0 | 65.98 | 262.5 | 25.14% | 0.251352 | 330
Ley Sn Conc. Sn en Natura/Pelotas Alim. | % | 0% | 46.5% | 0% | 0 | 46.94% | 46.5% | 100.9% | 1.00937 | 46.5%
Sinter Alimentado | t | 41.689 | 0 |  |  | 831.6509 | 583.5 | 142.5% | 1.42528 | 950.7915
Ley Sn en Sinter Alimentado | % | 42.09% | 0% |  |  | 42.09% | 43.47% | 96.82% | 0.968198 | 41.23%
Concentrado Rejigado Alimentado | t | 26 | 26 | 100% | 1 | 270.761 | 261 | 103.7% | 1.0374 | 289.0895
Ley Concentrado Rejigado Alimentado | % | 20.62% | 20.23% | 101.9% | 1.019483 | 20.31% | 20.46% | 99.25% | 0.992475 | 20.4%
Concentrado Sn Total Alimentado | t | 59.76174 | 56 | 106.7% | 1.067174 | 1010.252 | 996.0482 | 101.4% | 1.01426 | 1389.089
Ley Sn en el Concentrado Alimentado | % | 35.49% | 34.3% | 103.5% | 1.034557 | 39.8% | 39.68% | 100.3% | 1.00307 | 41.07%
Escoria Rica Alimentada a Horno 11 | t | 102.453 | 95 | 107.8% | 1.078453 | 1192.476 | 1143 | 104.3% | 1.04329 | 2187.352
Ley Sn en la Escoria Rica | % | 20.81% | 21.79% | 95.52% | 0.9551668 | 18.79% | 19.27% | 97.5% | 0.975035 | 20.08%
Conc. Jigagem Alimentado a Horno 11 | t | 170.142 | 151 | 112.7% | 1.126768 | 2360.868 | 2250 | 104.9% | 1.04927 | 3757.233
Ley Sn en el Concentrado de Jigagem | % | 26% | 26.43% | 98.36% | 0.9836242 | 27.96% | 28.86% | 96.87% | 0.968691 | 27.78%
Total Alimentado | t | 170.142 | 151 | 112.7% | 1.126768 | 2360.868 | 2250 | 104.9% | 1.04927 | 3757.233
Ley Sn Total Alimentado | % | 26% | 26.43% | 98.36% | 0.9836242 | 27.96% | 28.86% | 96.87% | 0.968691 | 27.78%
BRASIL |  | 1899-12-31 | 2019-08-16 | 1899-12-31 | 1899-12-31 | 2019-08-01 | al | 2019-08-16 |  | AGO
Indicador | Unidad | Real | Frct | % | % | Real | Frct | % |  | Frct
PIRAPORA (PBJ)
Estaño Refinado (concentrado Pitinga) | t | 19.285 | 16.68926 | 115.6% | 1.155533 | 240.434 | 245.089 | 98.1% | 0.981007 | 490.7782
Estaño Refinado (Rejigado Pirapora) | t | 0 | 0 |  |  | 5.768999808 | 5.25 | 109.9% | 1.09886 | 8.36352
Rejigado Rejeito Escoria Pobre Mes |  | 0 | 0 |  |  | 0 | 0 |  |  | 0
Rejigado Rejeito Pila |  | 0 | 0 |  |  | 5.768999808 | 5.25 | 109.9% | 1.09886 | 8.36352
Estaño Refinado (Liga SnPb PTG) | t | 0 | 0 |  |  | 0 | 0 |  |  | 1.536182
Estaño Refinado (Melt) | t
Estaño Refinado Producido Total | t | 19.285 | 16.68926 | 115.6% | 1.155533 | 246.203002 | 250.339 | 98.35% | 0.983479 | 500.6779
Recuperación Sn (total) | % |  |  |  |  | 68.46% | 70.93% | 96.52% | 0.965239 | 94.19%
Recepción de Casiterita | t | 0 | 0 |  |  | 554.232 | 554.232 | 100% | 1 | 1108.464
Ley en Casiterita | % | 0 | 0 |  |  | 0.46935625 | 0.465 | 1.009368 | 1.00937 | 0.465
Stock de Concentrado en PBJ | t | 0 | 0
Concentrado en tránsito a PBJ | t | 0.000220651 | -
Alimentación Rejigado L1 | t | 0 | 0 |  |  | 0 | 0 |  |  | 0
Producción de Concentrado Rejigado L1 | t | 0 | 0 |  |  | 0 | 0 |  |  | 0
Alimentación Rejigado L2 | t | 0 | 0 |  |  | 0 | 0 |  |  | 0
Producción de Concentrado Rejigado L2 | t | 0 | 0 |  |  | 0 | 0 |  |  | 0
Cantidad de Escoria Pobre Jigada | t | 165 | 165 | 100% | 1 | 1408.66 | 1408.66 | 100% | 1 | 1408.66
Cantidad de rejeito de escoria pobre jigada | t | 0 | 0 |  |  | 0 | 0 |  |  | 0
Otros Temas Relevantes (Riesgos, Oportunidades, etc.)
comentarios para peru sdsdprueba asdsdasdsadsdas qqqqqqqqqqqq