## TCD
Breca - División Minera
UNIDAD OPERATIVA PISCO (PI) | [6 empty] | Tablero de Control Diario (TCD) |  |  |  | Día 27-Dic
Tablero de Control Diario (TCD) |  | 2019-11-12 |  |  |  | Acumulado Mensual |  |  |  | Mes
|  | 2019-11-12 |  |  |  | 2019-11-01 | al | 2019-11-12 |  | 2019-11-12
Indicador | Unidad | Real | Frct | % |  | Real | Frct | % |  | Frct |  | Ppto
descripcion | unidad | real1 | fore1 | v1 | s1 | real2 | fore2 | v2 | s2 | fore3 | formato | borde | color | fondo | agrupado | tipo | ide_plantilla | cod_indicador | cod_interno | indentLevel | pais
PERU | [15 empty] | PAIS | 0 |  | 0
SAN RAFAEL (SR) | [15 empty] | UNIDAD | 1 |  | 0 |  | PERU
Incidentes nivel 4, 5 y 6 | # | [9 empty] | #,##0 | t,b |  |  | 0 | INDICADOR | 10 | 10000100 | 10000100 |  | PERU
Mineral Extraído | t | 2691.75 | 3209.989 | 83.86% | 0 | 38248.23 | 38519.86 | 99.3% | 1 | 96299.66 | #,##0 | t |  |  |  | INDICADOR | 11 | 15002025 | 0 |  | PERU
Ley Sn en Mineral Extraído | % | 1.149% | 1.757% | 65.38% | 0% | 1.616% | 1.757% | 92.01% | 0% | 1.757% | #,##0.00% | b |  |  |  | INDICADOR | 12 | 15002026 | 0 |  | PERU
Producto Total Ore Sorting (Grueso y Fino) | t | 1102.687 | 1240.011 | 88.93% | 0 | 13635.535 | 14555.28 | 93.68% | 1 | 17950.47 | #,##0 | t |  |  | 13 | INDICADOR | 13 | 16500130 | 16500130 |  | PERU
Ley Producto Total Ore Sorting (Grueso y Fino) | % | 1.047% | 0.5237% | 199.9% | 100% | 0.8408% | 0.5237% | 160.6% | 100% | 0.5237% | #,##0.00% | b |  |  | 13 | INDICADOR | 14 | 16500132 | 0 |  | PERU
Mineral Alimentado a Planta | t | 3295.158 | 3260 | 101.1% | 1 | 39214.165 | 39120 | 100.2% | 1 | 94540 | #,##0 | t |  |  |  | INDICADOR | 16 | 17000100 | 0 |  | PERU
Ley Sn en Mineral Alimentado | % | 1.92% | 1.798% | 106.8% | 100% | 1.867% | 1.798% | 103.8% | 100% | 1.798% | #,##0.00% |  |  |  |  | INDICADOR | 17 | 17000200 | 0 |  | PERU
Recuperación de Sn | % | 94.42% | 92.55% | 102% | 100% | 93.07% | 92.55% | 100.6% | 100% | 92.55% | #,##0.00% | b |  |  |  | INDICADOR | 18 | 17020100 | 0 |  | PERU
Finos de Sn Producidos | t | 59.735548 | 54.23856 | 110.1% | 1 | 681.2526388 | 650.8628 | 104.7% | 1 | 1572.918 | #,##0 | t,b | B |  |  | INDICADORX | 19 | 17020500 | 0 |  | PERU
[16 empty] | BLANK | 181 |  | 0 |  | PERU
ProyectoB2 (B2) | [15 empty] | UNIDAD | 2 |  | 0 |  | PERU
Mineral Extraido | t | [9 empty] | #,##0 |  |  |  |  | INDICADOR | 182 |  | 1006400 |  | PERU
Ley de Mineral Extraido | % | [9 empty] | #,##0.00% | b |  |  |  | INDICADOR | 183 |  | 1006500 |  | PERU
Mineral Alimentado a Planta | t | [9 empty] | #,##0 | t |  |  |  | INDICADOR | 184 |  | 1006600 |  | PERU
Ley de Mineral Alimentado a Planta | % | [9 empty] | #,##0.00% |  |  |  |  | INDICADOR | 185 |  | 1006700 |  | PERU
Concentrado Producido | t | [9 empty] | #,##0 |  |  |  |  | INDICADOR | 186 |  | 1006800 |  | PERU
Ley de Sn en Concentrado | % | [9 empty] | #,##0.00% | b |  |  |  | INDICADOR | 187 |  | 1006900 |  | PERU
% Recuperación | % | [9 empty] | #,##0.00% | t |  |  |  | INDICADORX | 188 |  | 1007000 |  | PERU
[16 empty] | BLANK | 189 |  | 0 |  | PERU
PLANTA DE FUNDICIÓN PISCO (PF) | [15 empty] | UNIDAD | 3 |  | 0 |  | PERU
Incidentes nivel 4, 5 y 6 | # | 0 | 0 | 100% | 1 | 0 | 0 | 100% | 1 | 0 | #,##0 | t,b |  |  |  | INDICADOR | 23 | 10000100 | 10000100 |  | PERU
Concentrado Sn Alimentado a Planta | t | 180.2334 | 144.1574 | 125% | 1 | 2188.053 | 2217.274 | 98.68% | 1 | 4895 | #,##0 | t |  |  |  | INDICADOR | 24 | 15000391 | 0 |  | PERU
Ley Sn en Concentrado Alimentado | % | 37.46% | 36.61% | 102.3% | 100% | 36.25% | 36.88% | 98.31% | 95% | 36.72% | #,##0.0% |  |  |  |  | INDICADOR | 25 | 15000392 | 0 |  | PERU
Concentrado Sn Alimentado SR | t | 166.3354 | 131.9462 | 126.1% | 1 | 2016.346 | 2053.845 | 98.17% | 1 | 4502 | #,##0 |  |  |  |  | INDICADOR | 177 | 15000100 | 0 | 2 | PERU
Ley Sn en el Concentrado SR | t | 38.83% | 38.67% | 100.4% | 100% | 37.72% | 38.67% | 97.54% | 95% | 38.67% | #,##0.00% |  |  |  |  | INDICADOR | 178 | 15000200 | 0 | 2 | PERU
Concentrado Sn Alimentado B2 | t | 13.898 | 12.21118 | 113.8% | 1 | 171.707 | 163.4298 | 105.1% | 1 | 393 | #,##0 |  |  |  |  | INDICADOR | 179 | 15000360 | 0 | 2 | PERU
Ley Sn en el Concentrado B2 | t | 21.04% | 14.29% | 147.3% | 100% | 18.99% | 14.29% | 132.9% | 100% | 14.29% | #,##0.00% |  |  |  |  | INDICADOR | 180 | 15000370 | 0 | 2 | PERU
Escoria Marginal Alimentada a Planta | t | 0 | 0 | 100% | 1 | 25.12 | 0 | 100% | 1 | 425.0007 | #,##0 |  |  |  |  | INDICADOR | 26 | 15000400 | 0 |  | PERU
Ley Sn en Escoria Marginal Alimentada | % |  | 0% | 0% | 100% | 1.1% | 0% | 100% | 100% | 1.1% | #,##0.00% | b |  |  |  | INDICADOR | 27 | 15000500 | 0 |  | PERU
Estaño Refinado Producido | t | 40.0792 | 45 | 89.07% | 0 | 586.8564 | 531.2 | 110.5% | 1 | 1720.2 | #,##0 | t,b | B |  |  | INDICADORX | 28 | 15001400 | 0 |  | PERU
[16 empty] | BLANK | 29 |  | 0 |  | PERU
PUCAMARCA (PU) | [15 empty] | UNIDAD | 4 |  | 0 |  | PERU
Incidentes nivel 4, 5 y 6 | # | [9 empty] | #,##0 | t,b |  |  |  | INDICADOR | 32 | 10100100 | 10100100 |  | PERU
Mineral Extraído | t | 28648.27 | 23100 | 124% | 1 | 325166.1 | 277200 | 117.3% | 1 | 693000 | #,##0 | t |  |  |  | INDICADOR | 33 | 14000508 | 14000508 |  | PERU
Ley Au en Mineral Extraído | g/t | 0.5381625 | 0.5821421 | 92.44% | 0 | 0.5202278 | 0.5821421 | 89.36% | 0 | 0.5821421 | #,##0.000 | b |  |  |  | INDICADOR | 34 | 14000608 | 14000608 |  | PERU
Mineral puesto en PAD | t | 27872.05 | 23100 | 120.7% | 1 | 303852.9 | 277200 | 109.6% | 1 | 693000 | #,##0 | t |  |  |  | INDICADOR | 35 | 16000100 | 16000100 |  | PERU
Ley Au en Mineral puesto en PAD | g/t | 0.5172096 | 0.5821421 | 88.85% | 0 | 0.5235779 | 0.5821421 | 89.94% | 0 | 0.5821421 | #,##0.000 |  |  |  |  | INDICADOR | 36 | 16000200 | 16000200 |  | PERU
Finos de Au puesto en PAD | Oz | 463.4749 | 432.3463 | 107.2% | 1 | 5114.88 | 5188.155 | 98.59% | 1 | 12970.39 | #,##0 | b |  |  |  | INDICADOR | 37 | 16000300 | 16000300 |  | PERU
Volumen de Solución Rica (ingreso) | m³ | 17966 | 21204 | 84.73% | 0 | 252379 | 254448 | 99.19% | 1 | 636120 | #,##0 | t |  |  |  | INDICADOR | 38 | 17000100 | 17000100 |  | PERU
Ley Au en solución rica (ingreso) | ppm | 0.436 | 0.4163962 | 104.7% | 1 | 0.4965651 | 0.4163962 | 119.3% | 1 | 0.4163962 | #,##0.000 | b |  |  |  | INDICADOR | 39 | 17000200 | 17000200 |  | PERU
Ingreso de Au en E-W BD | Oz | 479.91 | 259.8531 | 184.7% | 1 | 3549.57 | 3118.237 | 113.8% | 1 | 7795.592 | #,##0 | t |  |  |  | INDICADOR | 40 | 19000600 | 19000600 |  | PERU
Inventario de Au en E-W | Oz | 4259.34 | 0 | 100% | 1 | 4259.34 | 0 | 100% | 1 | 0 | #,##0 | b |  |  |  | INDICADOR | 190 | 19000710 | 19000710 |  | PERU
Finos de Au Producidos | Oz | 0 | 259.8271 | 0% | 0 | 0 | 3117.925 | 0% | 0 | 7794.812 | #,##0 | t,b | B |  |  | INDICADORX | 41 | 20000500 | 20000500 |  | PERU
[15 empty] | 0 | BLANK | 42 |  | 0 |  | PERU
RAURA (RA) | [15 empty] | UNIDAD | 5 |  | 0 |  | PERU
Incidentes nivel 4, 5 y 6 | # | [9 empty] | #,##0 | t,b |  |  |  | INDICADOR | 45 | 10200100 | 10200100 |  | PERU
Mineral Extraído | t | 3113.54 | 2869.995 | 108.5% | 1 | 31058.54 | 34439.95 | 90.18% | 1 | 86099.86 | #,##0 | t,b |  |  |  | INDICADOR | 46 | 14001600 | 15000080 |  | PERU
Mineral Alimentado a Planta | t | 2881.5577 | 2869.995 | 100.4% | 1 | 30219.28 | 34439.95 | 87.74% | 1 | 86099.86 | #,##0 | t |  |  |  | INDICADOR | 47 | 15000100 | 15000100 |  | PERU
Ley Ag en Mineral Alimentado | Oz/t | 4.103338 | 2.577891 | 159.2% | 1 | 3.011506 | 2.577891 | 116.8% | 1 | 2.577891 | #,##0.00 |  |  |  |  | INDICADOR | 48 | 15000200 | 15000200 |  | PERU
Ley Cu en Mineral Alimentado | % | 0.333% | 0.1828% | 182.2% | 100% | 0.2222% | 0.1828% | 121.5% | 100% | 0.1828% | #,##0.00% |  |  |  |  | INDICADOR | 49 | 15000300 | 15000300 |  | PERU
Ley Pb en Mineral Alimentado | % | 1.525% | 1.883% | 80.99% | 0% | 1.446% | 1.883% | 76.78% | 0% | 1.883% | #,##0.00% |  |  |  |  | INDICADOR | 50 | 15000400 | 15000400 |  | PERU
Ley Zn en Mineral Alimentado | % | 5.216% | 4.587% | 113.7% | 100% | 4.553% | 4.587% | 99.26% | 95% | 4.587% | #,##0.00% | b |  |  |  | INDICADOR | 51 | 15000500 | 15000500 |  | PERU
Concentrado Producidos Cu | t | 11.36808 | 2.947172 | 385.7% | 1 | 53.44017 | 35.36606 | 151.1% | 1 | 88.41515 | #,##0 |  |  |  |  | INDICADOR | 191 | 15001000 | 15001000 | 2 | PERU
Concentrado Producidos Pb | t | 57.18525 | 75.57954 | 75.66% | 0 | 584.3578 | 906.9545 | 64.43% | 1 | 2267.386 | #,##0 |  |  |  |  | INDICADOR | 192 | 15001100 | 15001100 | 2 | PERU
Concentrado Producidos Zn | t | 256.2159 | 226.0902 | 113.3% | 1 | 2303.275 | 2713.083 | 84.89% | 1 | 6782.707 | #,##0 | b |  |  |  | INDICADOR | 193 | 15001200 | 15001200 | 2 | PERU
Ley Cu en el concentrado Cu | % | 29.33% | 30% | 97.75% | 95% | 27.47% | 30% | 91.57% | 0% | 30% | #,##0.00% | t |  |  |  | INDICADOR | 194 | 15001300 | 15001300 | 2 | PERU
Ley As en el concentrado Cu | % | 1.715% | 7% | 24.49% | 0% | 2.956% | 7% | 42.22% | 0% | 7% | #,##0.00% |  |  |  |  | INDICADOR | 195 | 15001400 | 15001400 | 2 | PERU
Ley Pb en el concentrado Pb | % | 63.03% | 62% | 101.7% | 100% | 61.68% | 62% | 99.48% | 95% | 62% | #,##0.00% |  |  |  |  | INDICADOR | 196 | 15001500 | 15001500 | 2 | PERU
Ley Zn en el concentrado Zn | % | 53.8% | 52.5% | 102.5% | 100% | 53.97% | 52.5% | 102.8% | 100% | 52.5% | #,##0.00% |  |  |  |  | INDICADOR | 197 | 15001600 | 15001600 | 2 | PERU
Recuperación de Ag | % | 80.19% | 76.4% | 105% | 100% | 75.6% | 76.4% | 98.94% | 95% | 76.4% | #,##0.00% | t |  |  |  | INDICADOR | 52 | 15000600 | 15000600 |  | PERU
Recuperación de Cu | % | 34.74% | 16.85% | 206.2% | 100% | 21.87% | 16.85% | 129.8% | 100% | 16.85% | #,##0.00% |  |  |  |  | INDICADOR | 53 | 15000700 | 15000700 |  | PERU
Recuperación de Pb | % | 82.01% | 86.7% | 94.59% | 0% | 82.49% | 86.7% | 95.14% | 95% | 86.7% | #,##0.00% |  |  |  |  | INDICADOR | 54 | 15000800 | 15000800 |  | PERU
Recuperación de Zn | % | 91.72% | 90.16% | 101.7% | 100% | 90.34% | 90.16% | 100.2% | 100% | 90.16% | #,##0.00% | b |  |  |  | INDICADOR | 55 | 15000900 | 15000900 |  | PERU
Finos de Ag Producidos | Oz | 9481.602 | 5652.725 | 167.7% | 1 | 68795.85 | 67832.71 | 101.4% | 1 | 169581.8 | #,##0 | t | B |  |  | INDICADOR | 56 | 15010100 | 15010100 |  | PERU
Finos de Cu Producidos | t | 3.333738 | 0.8841515 | 377.1% | 1 | 14.68032 | 10.60982 | 138.4% | 1 | 26.52454 | #,##0 |  | B |  |  | INDICADOR | 57 | 15010200 | 15010100 |  | PERU
Finos de Pb Producidos | t | 36.04444 | 46.85931 | 76.92% | 0 | 360.4236 | 562.3118 | 64.1% | 1 | 1405.779 | #,##0 |  | B |  |  | INDICADOR | 58 | 15010300 | 15010100 |  | PERU
Finos de Zn Producidos | t | 137.8549 | 118.6974 | 116.1% | 1 | 1243.018 | 1424.368 | 87.27% | 1 | 3560.921 | #,##0 | b | B |  |  | INDICADOR | 59 | 15010400 | 15010100 |  | PERU
Finos t Zn Eq | t | 229.9514 | 191.1633 | 120.3% | 1 | 1966.78 | 2293.96 | 85.74% | 1 | 5734.9 | #,##0 | t,b | B |  |  | INDICADORX | 60 | 15010500 | 15010500 |  | PERU
[16 empty] | BLANK | 61 |  | 0 |  | PERU
BRASIL | [15 empty] | PAIS | 0 |  | 0
PITINGA (PTG) | [15 empty] | UNIDAD | 6 |  | 0 |  | BRASIL
Incidentes nivel 4, 5 y 6 | # | 0 | 0 | 100% | 1 | 0 | 0 | 100% | 1 | 0 | #,##0 | t,b |  |  |  | INDICADOR | 71 |  | 100100 |  | BRASIL
Mineral Extraído | t | 16299 | 18831.31 | 86.55% | 0 | 252459.035 | 302469.6 | 83.47% | 1 | 618184 | #,##0 | t |  |  |  | INDICADOR | 72 |  | 100200 |  | BRASIL
Ley Sn en Mineral Extraído | % | 0.2161% | 0.198% | 109.2% | 100% | 0.2033% | 0.198% | 102.7% | 100% | 0.198% | #,##0.000% |  |  |  |  | INDICADOR | 73 |  | 100300 |  | BRASIL
Ley (NbTa)2O5 en Mineral Extraído | % | 0.2591% | 0.243% | 106.6% | 100% | 0.2636% | 0.243% | 108.5% | 100% | 0.243% | #,##0.000% | b |  |  |  | INDICADOR | 74 |  | 100400 |  | BRASIL
Mineral Alimentado a Concentración | t | 10421.2938 | 16233.3 | 64.2% | 0 | 255819.1 | 265550 | 96.34% | 1 | 554683.5 | #,##0 | t |  |  |  | INDICADOR | 75 |  | 100500 |  | BRASIL
Ley Sn en Mineral Alimentado | % | 0.2181% | 0.198% | 110.1% | 100% | 0.2031% | 0.198% | 102.6% | 100% | 0.198% | #,##0.000% |  |  |  |  | INDICADOR | 76 |  | 100600 |  | BRASIL
Ley (NbTa)2O5 en Mineral Alimentado | % | 0.2598% | 0.243% | 106.9% | 100% | 0.2636% | 0.243% | 108.5% | 100% | 0.243% | #,##0.000% |  |  |  |  | INDICADOR | 77 |  | 100700 |  | BRASIL
Recuperación de Sn en Concentración | % | 71.03% | 66.95% | 106.1% | 100% | 71.51% | 70.36% | 101.6% | 100% | 70.47% | #,##0.00% |  |  |  |  | INDICADOR | 78 |  | 100800 |  | BRASIL
Recuperación de (NbTa)2O5 en Concent. | % | 48.43% | 42.75% | 113.3% | 100% | 47.32% | 44.93% | 105.3% | 100% | 45% | #,##0.00% |  |  |  |  | INDICADOR | 79 |  | 100900 |  | BRASIL
Finos Sn en Concentración | t | 16.14151 | 21.51942 | 75.01% | 0 | 371.6176 | 369.9416 | 100.5% | 1 | 774.0081 | #,##0.0 |  | B |  |  | INDICADOR | 80 |  | 101000 |  | BRASIL
Finos (NbTa)2O5 en Concentración | t | 13.11146 | 16.86355 | 77.75% | 0 | 319.0572 | 289.9023 | 110.1% | 1 | 606.5464 | #,##0.0 | b | B |  |  | INDICADOR | 81 |  | 101100 |  | BRASIL
Relave Alimentado a Planta de Mistos | t | 678.6639459 | 2031.1152 | 33.41% | 0 | 28131.2 | 29290.6128 | 96.04% | 1 | 61788.456 | #,##0 | t |  |  |  | INDICADOR | 82 |  | 101200 |  | BRASIL
Ley Sn Alimentado a Planta Mistos | % | 0.297% | 0.25% | 118.8% | 100% | 0.3907% | 0.25% | 156.3% | 100% | 0.25% | #,##0.000% |  |  |  |  | INDICADOR | 83 |  | 101300 |  | BRASIL
Ley (NbTa)2O5 Alimentado a Planta Mistos | % | 1.059% | 1.2% | 88.22% | 0% | 1.297% | 1.2% | 108.1% | 100% | 1.2% | #,##0.000% |  |  |  |  | INDICADOR | 84 |  | 101400 |  | BRASIL
Recuperación de Sn | % | 15.3% | 25.52% | 59.96% | 0% | 20.87% | 24.42% | 85.44% | 0% | 25% | #,##0.00% |  |  |  |  | INDICADOR | 85 |  | 101500 |  | BRASIL
Recuperación de (NbTa)2O5 | % | 47.67% | 52.21% | 91.31% | 0% | 49.64% | 51.77% | 95.88% | 95% | 52% | #,##0.00% |  |  |  |  | INDICADOR | 86 |  | 101600 |  | BRASIL
Finos Sn Producidos en Mistos | t | 0.3084676 | 1.295981 | 23.8% | 0 | 22.93464 | 17.88209 | 128.3% | 1 | 38.617785 | #,##0.0 |  | B |  |  | INDICADOR | 90 |  | 102000 |  | BRASIL
Finos (NbTa)2O5 Producidos en Mistos | t | 3.425044 | 12.72421 | 26.92% | 0 | 181.1384 | 181.9725 | 99.54% | 1 | 385.56 | #,##0.0 | b | B |  |  | INDICADOR | 91 |  | 102100 |  | BRASIL
Material Alimentado a Flotación Sn | t | 679.5644 | 961.4217 | 70.68% | 0 | 14263.53 | 13633.88 | 104.6% | 1 | 29016.62 | #,##0 | t |  |  |  | INDICADOR | 93 |  | 102300 |  | BRASIL
Ley Sn en Material Alimentado | % | 3.052% | 2.8% | 109% | 100% | 2.802% | 2.802% | 100% | 100% | 2.801% | #,##0.000% |  |  |  |  | INDICADOR | 94 |  | 102400 |  | BRASIL
Recuperación de Sn en Flotación Sn | % | 80.89% | 74.56% | 108.5% | 100% | 74.59% | 74.33% | 100.3% | 100% | 74.45% | #,##0.00% |  |  |  |  | INDICADOR | 97 |  | 102700 |  | BRASIL
Finos de Sn Producidos | t | 16.776628 | 20.06892 | 83.59% | 0 | 298.126598 | 283.8972 | 105% | 1 | 605 | #,##0.0 |  | B |  |  | INDICADOR | 98 |  | 102800 |  | BRASIL
Recuperación de Sn Total en Casiterita | % | 57.46% | 49.92% | 115.1% | 100% | 53.33% | 52.3% | 102% | 100% | 52.47% | #,##0.00% | b | B |  |  | INDICADOR | 99 |  | 102900 |  | BRASIL
Material Alimentado a Flot. Niobatos | t | 203.9724 | 370.1263 | 55.11% | 0 | 5597.418 | 5372.642 | 104.2% | 1 | 11294.664 | #,##0 | t |  |  |  | INDICADOR | 100 |  | 103000 |  | BRASIL
Ley (NbTa)2O5 en Material Alimentado | % | 5.845% | 5.049% | 115.8% | 100% | 5.059% | 4.959% | 102% | 100% | 5.006% | #,##0.000% |  |  |  |  | INDICADOR | 101 |  | 103100 |  | BRASIL
Recuperación de (NbTa)2O5 en Flot. Niobat. | % | 41.92% | 52.63% | 79.66% | 0% | 55.86% | 51.82% | 107.8% | 100% | 52.25% | #,##0.00% |  |  |  |  | INDICADOR | 102 |  | 103200 |  | BRASIL
Finos (NbTa)2O5 Producidos en Flot. Niobatos | t | 4.9986 | 9.834742 | 50.83% | 0 | 158.20629 | 138.0549 | 114.6% | 1 | 295.4108 | #,##0.0 | b | B |  |  | INDICADOR | 103 |  | 103300 |  | BRASIL
Columbita Alimentada a Metalurgia | t | 31.6 | 27.26394 | 115.9% | 1 | 625.6 | 408.9591 | 153% | 1 | 817.9183 | #,##0.0 | t |  |  |  | INDICADOR | 104 |  | 103400 |  | BRASIL
Ley (NbTa)2O5 en Columbita Alimentado | % | 38.35% | 35.53% | 107.9% | 100% | 36.23% | 35.53% | 102% | 100% | 35.53% | #,##0.000% |  |  |  |  | INDICADOR | 105 |  | 103500 |  | BRASIL
Recuperación de NbTa en Metalurgia | % | 74.74% | 74.21% | 100.7% | 100% | 47.14% | 74.21% | 63.52% | 0% | 74.21% | #,##0.00% |  |  |  |  | INDICADOR | 106 |  | 103600 |  | BRASIL
Liga Producida Total | t | 12.025 | 10.39067 | 115.7% | 1 | 159.772 | 155.86 | 102.5% | 1 | 311.7201 | #,##0.0 |  | B |  |  | INDICADOR | 107 |  | 103700 |  | BRASIL
FeNbTa | t | 0 | 0.8655457 | 0% | 0 | 18.223 | 12.98319 | 140.4% | 1 | 25.96637 | #,##0.0 |  |  |  |  | INDICADOR | 108 |  | 103800 | 2 | BRASIL
FeTa | t | 2.333 | 5.926309 | 39.37% | 0 | 104.964 | 88.89463 | 118.1% | 1 | 177.7893 | #,##0.0 |  |  |  |  | INDICADOR | 109 |  | 103900 | 2 | BRASIL
FeNb | t | 9.692 | 3.598814 | 269.3% | 1 | 36.585 | 53.98222 | 67.77% | 1 | 107.9644 | #,##0.0 | b |  |  |  | INDICADOR | 110 |  | 104000 | 2 | BRASIL
Finos NbTa Producidos | t | 6.4213059 | 5.096044 | 126% | 1 | 75.74112725 | 76.44065 | 99.09% | 1 | 152.8813 | #,##0.0 | t,b |  |  |  | INDICADORX | 119 |  | 104900 |  | BRASIL
[16 empty] | BLANK | 120 |  | 0 |  | BRASIL
PIRAPORA (PBJ) | [15 empty] | UNIDAD | 7 |  | 0 |  | BRASIL
Incidentes nivel 4, 5 y 6 | # | 0 | 0 | 100% | 1 | 0 | 0 | 100% | 1 | 0 | #,##0 | t,b |  |  |  | INDICADOR | 123 | 0 | 1000100 |  | BRASIL
Producción de Sinter de Concentrado | t | 15.86503 | 14.81753 | 107.1% | 1 | 733.2455 | 646.5185 | 113.4% | 1 | 1313.039 | #,##0 | t |  |  |  | INDICADOR | 124 |  | 1000200 |  | BRASIL
Ley Sn en Sinter de Concentrado | % | 42.09% | 41.3% | 101.9% | 100% | 42.09% | 41.3% | 101.9% | 100% | 41.3% | #,##0.0% | b |  |  |  | INDICADOR | 125 |  | 1000300 |  | BRASIL
Conc. Sn en Natura/Pelotas Alimentado | t | 0 | 0 | 100% | 1 | 65.98 | 232.5 | 28.38% | 1 | 330 | #,##0 | t |  |  |  | INDICADOR | 130 |  | 1000800 |  | BRASIL
Ley Sn Conc. Sn en Natura/Pelotas Alim. | % | 0% | 0% | 100% | 100% | 46.94% | 46.5% | 100.9% | 100% | 46.5% | #,##0.0% |  |  |  |  | INDICADOR | 131 |  | 1000900 |  | BRASIL
Sinter Alimentado | t | 83.072 | 85 | 97.73% | 0.95 | 789.9619 | 583.5 | 135.4% | 1 | 950.7915 | #,##0 |  |  |  |  | INDICADOR | 132 |  | 1001000 |  | BRASIL
Ley Sn en Sinter Alimentado | % | 42.09% | 41.65% | 101.1% | 100% | 42.09% | 43.18% | 97.47% | 100% | 41.05% | #,##0.0% | b |  |  |  | INDICADOR | 133 |  | 1001100 |  | BRASIL
Concentrado Rejigado Alimentado | t | 11.389 | 10 | 113.9% | 1 | 244.761 | 235 | 104.2% | 1 | 289.0895 | #,##0 | t |  |  |  | INDICADOR | 138 |  | 1001600 |  | BRASIL
Ley Concentrado Rejigado Alimentado | % | 21% | 20% | 105% | 100% | 20.27% | 20.49% | 98.96% | 100% | 20.4% | #,##0.0% | b |  |  |  | INDICADOR | 139 |  | 1001700 |  | BRASIL
Concentrado Sn Total Alimentado | t | 78.66467 | 78.83736 | 99.78% | 0.95 | 950.4899 | 940.0482 | 101.1% | 1 | 1389.089 | #,##0 | t | B |  |  | INDICADOR | 140 |  | 1001800 |  | BRASIL
Ley Sn en el Concentrado Alimentado | % | 43.18% | 43.14% | 100.1% | 100% | 40.07% | 40% | 100.2% | 0% | 41.07% | #,##0.0% | b | B |  |  | INDICADOR | 141 |  | 1001900 |  | BRASIL
Total Alimentado | t | 188.705 | 180 | 104.8% | 1 | 2190.726 | 2099 | 104.4% | 1 | 3757.233 | #,##0 | t | B |  | 150 | INDICADOR | 150 |  | 1002700 |  | BRASIL
Ley Sn Total Alimentado | % | 33.16% | 33.9% | 97.82% | 95% | 28.12% | 28.96% | 97.11% | 0% | 27.73% | #,##0.0% | b | B |  | 152 | INDICADOR | 151 |  | 1002800 |  | BRASIL
[15 empty] | 152 | BLANK | 152 |  | 0 |  | BRASIL
Estaño Refinado (concentrado Pitinga) | t | 16.26833448 | 14.38926 | 113.1% | 1 | 221.149 | 228.3997 | 96.83% | 1 | 496.0282 | #,##0 | t | B |  |  | INDICADOR | 156 |  | 1002900 |  | BRASIL
Estaño Refinado (Rejigado Pirapora) | t | 2.94066552 | 2.3 | 127.9% | 1 | 5.768999808 | 5.25 | 109.9% | 1 | 8.36352 | #,##0 |  | B |  |  | INDICADOR | 157 |  | 1003000 |  | BRASIL
Estaño Refinado (Liga SnPb PTG) | t | 0 | 0 | 100% | 1 | 0 | 0 | 100% | 1 | 1.536182 | #,##0 | b | B |  | 160 | INDICADOR | 160 |  | 1003300 |  | BRASIL
Estaño Refinado Producido Total | t | 19.209 | 16.68926 | 115.1% | 1 | 226.918002 | 233.6497 | 97.12% | 1 | 505.9279 | #,##0 | t,b | B |  |  | INDICADOR | 162 |  | 1003500 |  | BRASIL
Recuperación Sn (total) | % | 65.92% | 57.89% | 113.9% | 100% | 65.79% | 68.82% | 95.6% | 100% | 95.16% | #,##0.00% | t,b |  |  |  | INDICADOR | 163 |  | 1003600 |  | BRASIL
Recepción de Casiterita | t | 0 | 0 | 100% | 1 | 554.232 | 554.232 | 100% | 1 | 1108.464 | #,##0 | t |  |  |  | INDICADOR | 164 |  | 1003700 |  | BRASIL
Ley en Casiterita | % | 0% | 0% | 100% | 100% | 46.94% | 46.5% | 100.9% | 100% | 46.5% | #,##0.00% |  |  |  |  | INDICADOR | 198 |  | 1003720 |  | BRASIL
Stock de Concentrado en PBJ | t | 0 | 0 | 100% | 1 |  |  |  | 1 |  | #,##0 | b |  |  | 167 | INDICADOR | 167 |  | 1004000 |  | BRASIL
Concentrado en tránsito a PBJ | t | 17.54745 | 0 | 100% | 1 |  |  |  | 1 |  | #,##0 | t,b | B |  | 169 | INDICADOR | 169 |  | 1004200 |  | BRASIL
Alimentación Rejigado L1 | t | 0 | 0 | 100% | 1 | 0 | 0 | 100% | 1 | 0 | #,##0 | t |  |  |  | INDICADOR | 170 |  | 1004300 |  | BRASIL
Producción de Concentrado Rejigado L1 | t | 0 | 0 | 100% | 1 | 0 | 0 | 100% | 1 | 0 | #,##0 |  |  |  |  | INDICADOR | 171 |  | 1004400 |  | BRASIL
Alimentación Rejigado L2 | t | 0 | 0 | 100% | 1 | 0 | 0 | 100% | 1 | 0 | #,##0 |  |  |  |  | INDICADOR | 172 |  | 1004500 |  | BRASIL
Producción de Concentrado Rejigado L2 | t | 0 | 0 | 100% | 1 | 0 | 0 | 100% | 1 | 0 | #,##0 | b |  |  |  | INDICADOR | 173 |  | 1004600 |  | BRASIL
Cantidad de Escoria Pobre Jigada | t | 0 | 0 | 100% | 1 | 1146.66 | 1146.66 | 100% | 1 | 1146.66 | #,##0 | t,b |  |  |  | INDICADORX | 174 |  | 1004700 |  | BRASIL
Otros Temas Relevantes (Riesgos, Oportunidades, etc.)
esto es una prueba .... ............................ ....................
https://www.youtube.com/watch?v=mdJlebHiY-E&feature=youtu.be